## Introduction
Outil de calcul de la permanence du papier
Jean Tétreault (ICC) et Anne-Laurence Dupont (CRC CNRS)
Description
L’Outil de calcul de la permanence du papier est un outil permettant de prédire la durée de vie des papiers d’impression grâce à l’application du concept d’isopermanence. Le terme « isoperme » (permanence constante) fait référence à une manière d’exprimer la permanence des matériaux organiques soumis à une température (T) et humidité relative (HR) données. Cet outil s’adresse aux personnes qui connaissent bien le logiciel Excel et vise à leur permettre d’explorer l’effet de différentes combinaisons de température et d’humidité sur la préservation à long terme des collections d’objets composés de papier. Il a été conçu par l’Institut canadien de conservation (ICC) et le Centre de recherche sur la conservation (CRC), Centre national de la recherche scientifique (CNRS), Muséum national d’Histoire naturelle.
Les isopermes ont été mis au point en fonction du temps nécessaire pour que les polymères de cellulose subissent une réduction de 50 % de leur longueur moyenne, évaluée en mesurant le degré de polymérisation moyen. Ce processus de dégradation est principalement attribué à la réaction d’hydrolyse de la cellulose catalysée par les acides.
Si l’isoperme 1 représente un papier dont la cellulose a perdu la moitié de son degré de polymérisation après 500 ans à 50 % d’HR et à 20 °C, toute combinaison d’HR et de température entraînant une perte de 50 % du degré de polymérisation après 500 ans donnera alors un isoperme de 1. S’il faut 1 000 ans pour atteindre une réduction de 50 % du degré de polymérisation dans des climats donnés (« climat » désigne la combinaison de la température [T] et de l’HR), l’isoperme correspondant devient 2, ce qui signifie que la performance de préservation du papier est deux fois plus efficace. À l'inverse, l’isoperme sera de 0,5 si, toujours dans des climats donnés, une perte de 50 % du degré de polymérisation est atteinte après 250 ans. Si cette baisse de 50 % est atteinte dans un laps de temps différent sous des climats précis, la valeur de l’isoperme est ajustée en conséquence.
Tétreault et coll. (2023) ont créé l’équation suivante pour déterminer l’isoperme. L’équation est basée sur l’énergie d’activation (Ea) et le climat. Ea représente l’énergie minimale nécessaire pour amorcer la réaction d’hydrolyse acido-catalysée de la cellulose et est corrélée avec la durabilité du papier.
Isoperm
Où
T1 = température de référence : 293,15 Kelvin (K) [= 20 °C]
T2 = température d’intérêt (K)
HR = humidité relative d’intérêt (fraction)
Ea = énergie d’activation (kJ/mol)
R = constante universelle des gaz parfaits (kJ/mol K)
e = constante, équivaut à environ 2,71828
L’outil permet de déterminer un isoperme pour trois types principaux de papier : les papiers acides à base de pâte mécanique (la pâte de bois est le principal composant de la pâte, surtout utilisée dans le papier journal); les papiers neutres ou acides à base de pâte chimique blanchie; et les papiers alcalins à base de pâte chimique blanchie ou de pâte de coton (conformes à la norme ISO 9706:1994). Ces trois types de papier ont des valeurs Ea proches de 100, de 125 et de 130 kJ/mol, respectivement.
L’outil permet également de déterminer un isoperme pour des papiers ayant d’autres valeurs d’Ea. Il peut s’avérer difficile d’attribuer une valeur d’Ea à des papiers dont la composition est inconnue, y compris les papiers contenant des pâtes recyclées. Une approche prudente consiste à leur attribuer la même valeur d’Ea que celle des pâtes mécaniques acides. L’outil part du principe que les encres d’impression n’ont pas de répercussions sur la permanence du papier, et qu’il n’y a pas de polluants dans l’air environnant.
Avis de non-responsabilité
L’Outil de calcul de la permanence du papier a été conçu à des fins d’utilisation pratique et doit être utilisé exclusivement comme un outil de référence. L’ICC et le CRC ne fournissent aucune garantie quant à l’exactitude, à la fiabilité et au degré d’exhaustivité de l’outil ou des résultats obtenus avec celui-ci. L’ICC et le CRC déclinent toute responsabilité liée à de quelconques garanties explicites, implicites ou légales ayant trait à l’utilisation des résultats obtenus à l’aide de cet outil dans le cadre de programmes de conservation des établissements du patrimoine.
© Gouvernement du Canada, Institut canadien de conservation et Centre de recherche sur la conservation (CRC CNRS), 2024
Cet outil est publié par l’Institut canadien de conservation.
Pour connaître les conditions d’utilisation et de reproduction de ces ressources, consultez la section « Propriété et utilisation du contenu offert dans ce site » sur la page Avis du site Web Canada.ca.

## Isoperm
Instructions
Pour les différents types de papier, indiquez l’humidité relative (HR) et la température (T) correspondant aux différents scénarios climatiques dans les cellules jaunes respectives, situées dans les colonnes D et E.
L’HR sélectionnée doit être comprise entre 15 % et 75 %, et la température doit être comprise entre 5 °C et 25 °C. Tout écart par rapport à ces limites compromettra la fiabilité des résultats.
Entrez l’énergie d’activation (Ea) dans la cellule B23.
L’isoperme correspondant est calculé automatiquement dans la colonne F, en vert, et reporté dans l’histogramme.
Type de papiers d’impression |  | Scénario | HR (%) | Température (0C) | Isoperme
Isoperme de référence pour tous les papiers |  |  | 50 | 20 | 1
1. Papiers acides à base de pâte |  | 1 | 70 | 20 | 0.6796184
mécanique ayant une Ea de 100 kJ/mol |  | 2 | 50 | 15 | 2.041772
|  | 3 | 30 | 10 | 6.187703
2. Papiers neutres ou acides à base de |  | 1 | 70 | 20 | 0.6796184
pâte chimique blanchie ayant une |  | 2 | 50 | 15 | 2.439532
Ea de 125 kJ/mol |  | 3 | 30 | 10 | 8.889107
3. Papiers alcalins à base de pâte chimique |  | 1 | 70 | 20 | 0.6796184
blanchie ou de pâte de coton ayant une |  | 2 | 50 | 15 | 2.527938
Ea de 130 kJ/mol |  | 3 | 30 | 10 | 9.55705
4. Papier dont une Ea est attribuée |  | 1 | 70 | 20 | 0.6796184
précisément (entre 90 et 140 KJ/mol) |  | 2 | 50 | 15 | 2.192436
Ea (kJ/mol) = | 110 | 3 | 30 | 10 | 7.15255

## Bibliographie
Bibliographie
Tétreault, J., D. Vedoy, P. Bégin, S. Paris-Lacombe et A.-L. Dupont. « Modelling the Degradation of Acidic and Alkaline Printing Paper”, Cellulose, vol. 30 (2023), p. 11157-11175.

## C1 (hidden)
same as second sheet |  |  | Intermediate
Type of printing papers |  | Scenario | Internal calculation |  |  |  | for your eyes only
Reference isoperm to all papers |  |  | 1/T2 - 1/T1 | Temp (K) | Ea
Mechanical pulp papers |  | 1 | 0 | 293.15 | 100
having an Ea of 100 kJ/mol |  | 2 | 5.919179e-05 | 288.15 | 100
|  | 3 | 0.0001204741 | 283.15 | 100
Chemical pulp papers |  | 1 | 0 | 293.15 | 125
having an Ea of 125 kJ/mol |  | 2 | 5.919179e-05 | 288.15 | 125
|  | 3 | 0.0001204741 | 283.15 | 125
Papers with alkaline fillers |  | 1 | 0 | 293.15 | 130
having an Ea of 130 kJ/mol |  | 2 | 5.919179e-05 | 288.15 | 130
|  | 3 | 0.0001204741 | 283.15 | 130
Papers with a specific |  | 1 | 0 | 293.15 | 110
activation energy |  | 2 | 5.919179e-05 | 288.15 | 110
Ea (kJ/mol): | 110 | 3 | 0.0001204741 | 283.15 | 110
|  |  | Printing papers | Scénario 1 | Scénario 2 | Scénario 3
Convertir | en |  | Pâe mécanique | 0.6796184 | 2.041772 | 6.187703
Fahrenheit | Celsius |  | Pâte chimique | 0.6796184 | 2.439532 | 8.889107
72 | 22.22222 |  | Alcalin | 0.6796184 | 2.527938 | 9.55705
|  |  | 110 | 0.6796184 | 2.192436 | 7.15255